## 실습결과정리_Scale불량
변수 번호 | 변수 | 변수 설명 | 변수 역할 | 변수 형태 | 탐색적 기법 |  | 모델링 기법 | [6 empty] | 총점 | 선정 (사유)
[5 empty] | 그래프 | 검정 | DT | RF | GB | SVM | NN | KNN | 기술적 검토(가능?)
1 | PLATE_NO | Plate No | ID | 범주형 | 목표변수에 영향을 주지 않음
2 | ROLLING_DATE | 작업시각 | 제외 | 연속형 | 시계열 분석 후 제외
3 | SCALE | Scale불량 | 목표변수 | 범주형 | 설명변수와 상관관계분석
4 | SPEC | 제품 규격 | 설명변수 | 범주형 | PT 계열의 변수로 대체
5 | STEEL_KIND | 강종 | 설명변수 | 범주형 | 강종별 scale 차이 비교 | -
6 | PT_THICK | Plate 두께 | 설명변수 | 연속형 | histogram | 구간별 불량률의 차이 검정(분산분석) | 3 | 6 |  |  |  |  | 공정과정에서 개선 가능 | 5 | 압연온도를 추정계산하기 위한 변수로 사용 GB 모델링의 변수로 사용
7 | PT_WIDTH | Plate 폭 | 설명변수 | 연속형 | histogram | 구간별 불량률의 차이 검정(분산분석) |  | 4 |  |  |  |  | 공정과정에서 개선 가능 | 6
8 | PT_LENGTH | Plate 길이 | 설명변수 | 연속형 | histogram | - |  | 8 |  |  |  |  | 공정과정에서 개선 가능 | 7
9 | PT_WEIGHT | Plate 중량 | 설명변수 | 연속형 | histogram | - | [7 empty] | 8
10 | FUR_NO | 가열로 호기 | 설명변수 | 범주형 | histogram | -
11 | FUR_NO_ROW | 가열로 작업순번 | 설명변수 | 범주형 | histogram | -
12 | FUR_HZ_TEMP | 가열로 가열대 온도(oC) | 설명변수 | 연속형 | histogram 가열속도와 scale의 관련성(파생변수) 분석 | 가열대 가열속도와 불량률의 차이 검정 (t-test) |  | 5 |  |  |  |  | 공정과정에서 개선 가능 | 4 | 압연온도를 추정계산하기 위한 변수로 사용 GB 모델링의 변수로 사용
13 | FUR_HZ_TIME | 가열로 가열대 시간(분) | 설명변수 | 연속형 | histogram | 가열대 가열속도와 불량률의 차이 검정 (t-test) | [6 empty] | 공정과정에서 개선 가능
14 | FUR_SZ_TEMP | 가열로 균열대 온도(oC) | 설명변수 | 연속형 | histogram 가열속도와 scale의 관련성(파생변수) 분석 | 균열대 가열속도와 불량률의 차이 검정 (t-test) |  | 3 | 3 |  |  |  | 공정과정에서 개선 가능
15 | FUR_SZ_TIME | 가열로 균열대 시간(분) | 설명변수 | 연속형 | histogram | 균열대 가열속도와 불량률의 차이 검정 (t-test) | [6 empty] | 공정과정에서 개선 가능 | 3 | 압연온도를 추정계산하기 위한 변수로 사용 GB 모델링의 변수로 사용
16 | FUR_TIME | 가열로 시간(분) | 설명변수 | 연속형 | 이상치 여부 분석 | - |  | 7 |  |  |  |  | 공정과정에서 개선 가능
17 | FUR_EXTEMP | 추출온도(oC) | 설명변수 | 연속형 | 이상치 여부 분석 압연온도와 차이(파생변수)와 scale 관련성 분석 | 추출온도와 불량률의 차이검정(t-test) |  | 2 |  |  |  |  | 공정과정에서 개선 가능 | 2 | 압연온도를 추정계산하기 위한 변수로 사용 GB 모델링의 변수로 사용
18 | ROLLING_TEMP_T5 | 압연온도(oC) | 설명변수 | 연속형 | 이상치 여부 분석 | 압연온도와 불량률의 차이검정(t-test) | 1 | 1 | 1 |  |  |  | 추출온도에서 추정 계산 | 1 | 다양한 분석방법에서 높은 순위를 가진다.
19 | HSB | HSB적용(1-적용,0-미적용) | 설명변수 | 범주형 | 처리 유무에 따른 scale 비율 확인 | - | 2 |  | 2 |  |  |  | 공정과정에서 개선 가능
20 | ROLLING_DESCALING | 압연 중 Descaling 횟수 | 설명변수 | 연속형 | 처리 유무에 따른 scale 비율 확인 | - |  |  | 4
21 | WORK_GR | 작업조 | 설명변수 | 범주형